## 明细表
附件2 2015年水泥产品质量监督抽查不合格产品及生产单位名单
序号 | 产品详细名称 | 企业名称 | 企业生产地址 | 产品规格型号 | 注册 商标 | 生产日期 （批号） | 检验 依据 | 检验 结果 | 不合格项目 实测值 | 不合格项目要求
1 | 普通硅酸盐水泥 | 麻江明达水泥有限公司 | 贵州省黔东南苗族侗族自治州麻江县杏山镇羊谷村 | P·O 42.5 | 腾裕 | 2015-03-16 | GB175-2007《通用硅酸盐水泥》 | 不合格 | 28天抗压强度 41.3MPa | 42.5 MPa